{"text_format":"3","workbook":"xls","n_sheets":1,"sheets":["通过"],"not_rendered":{"external_links":1,"defined_names":2},"read":"whole","date_system":"1900","formulas":"cached_only"}

{"sheet":"通过","index":0,"n_rows":125,"n_cols":3,"rows_kept":125,"merged":[[1,0,1,2]],"flags":["formulas_cached_only"]}
["附件1"]
["2022年制造业重点领域产学研用\n补短板产品和关键共性技术攻关揭榜任务"]
["任务编号","产品/技术名称","主要内容"]
["JB22001","宽带高精度锁相放大器研制及应用开发","针对国内精密大带宽锁相放大器产业的现状，项目组拟开发具有自主知识产权、稳定可靠的锁相放大器设备，攻克精密大带宽锁相放大关键技术的同时开展工程化和产业化技术研究，形成批量生产能力，取代进口产品。同时满足多学科领域的交叉应用需求，实现在量子精密测量、光谱测量与分析、电子探测及能谱分析等仪器装备中的应用。频率范围0 -50 MHz，输入电压噪声≤5 nV/√Hz，动态储备≥120 dB；满量程输入灵敏度≤1 nV；A/D≥14 bit；相位分辨率≤1 μdeg；频率分辨率≤0.7μHz。项目完成时通过可靠性测试和第三方异地测试，平均故障间隔时间≥5000小时，技术就绪度达到9级。申请发明专利15项，软件著作权1项，应用开发用户报告3份；形成批量生产能力，验收时销售量＞300台/套。"]
["JB22002","用于量子计算机芯片的微纳金属3d打印设备及材料","1.打印精度优于5um；2.至少开发两种打印材料，其中一种支持超导；3.材料后处理温度低于200℃，或者支持局部后处理，不影响量子芯片的性能即可。 \n封装参数：1.24bit封装盒尺寸小于60*60*15mm；2.信号上升沿时间降低30%；3.消除可测量的信号串扰；4.封装盒信号损耗小于2dB。"]
["JB22003","超导量子计算用低温电子器件","1.低温HEMT放大器：工作频段5GHz～8GHz；等效噪声温度≤6K；增益≥35dB；工作温区-269℃±2℃。\n2.双节低温环形器：工作频段4GHz～8GHz；插入损耗≤0.6dB；隔离度≥36dB；工作温区-273℃～-269℃。\n3.低温射频滤波器：工作频段10MHz～8.5GHz；带外抑制≥30dB@15GHz～25GHz；工作温区-273℃～-269℃。\n4.低温衰减器：工作频段4GHz～8GHz；衰减量10dB.20dB；驻波≤1.4；工作温区-273℃～-269℃。"]
["JB22004","国产化高速量子密钥分配终端设备研制及应用开发","设备国产率100%；工作频率1GHz，在50公里距离下，成码率不低于100kbps；最大传输距离不低于90公里。"]
["JB22005","多场耦合复杂气蕴8吋SiC单晶衬底制备及产业化","8英寸SiC衬底：晶片直径>203mm，厚度550±50μm；4H晶型100%；电阻率0.015～0.028Ω·cm；Warp＜60μm；XRD(004)摇摆曲线半高宽＜45arcsec；\n使用面积＞90%；大于0.3um的颗粒密度＜0.5个/cm²。"]
["JB22006","Cortex-M7高性能处理器","1.集成Arm Cortex-M7内核，最高主频800MHz,Flash具有安全保护措施，集成DSP单元与浮点指令；\n2.最大提供8192KB的片上flash与512KB的 SRAM以及512KB的RAM；\n3.2个14bit ADC，1个12bit ADC；\n4.集成丰富的通用通信接口；\n5.工作电压范围2.6V-3.6V，工作温度范围-40到85℃。"]
["JB22007","基于有源相控阵体制的C/X双波段4通道多功能芯片","工作电源电压：3.3V；\n工作频率范围：5GHz～13GHz （覆盖C X 两个波段，单芯片集成4通道）；\n6位衰减控制位，步进0.5dB；\n6位移相控制位，步进5.625°；\n接收增益：4dB@8GHz（RFn端口到COM端口）；\n发射线性增益：14dB@8GHz（COM端口到RFn端口）；\n接收带内增益平坦度＜1dB；\n发射带内增益平坦度＜2.5dB；\n端口驻波比VSWR＜1.8；\n接收噪声系数NF＜12dB（不衰减）；\n接收输入P-1dB＞3dBm；\n发射输出P-1dB＞16dBm；\nRMS相移误差＜2.5°；\n移相时幅度一致性＜±1dB。"]
["JB22008","车规级语音视觉多模态专用芯片","1.采用异构SOC,内置四颗32位RISC-V CPU，最高可工作到400MHz频率；\n2.芯片支持DDR内存,(DDR4/LPDDR4)；\n3.需要满足车规级AEC Q100 grade2的标准；\n4.20nm制程。"]
["JB22009","车规级H桥栅极驱动芯片","1.符合AEC-Q100标准，Grade 1；\n2.宽工作电压范围(4.9-37V)，支持45V loaddump； \n3.支持多种工作模式；\n4.支持多种接口；\n5.支持高边防反；\n6.集成运放；\n7.支持完全独立的安全关断路径。"]
["JB22010","智能座舱域控制器芯片","1.CPU算力60K DMIPS；\n2.GPU浮点算力240GFlops；\n3.内置NPU；\n4.LPDDR4 64bit 1866~2166Mhz Up to 16GB；\n5.Sercurity支持HSM(硬件加密模块)+支持国密(硬件)；\n6.结温-40°C ~125°C；\n7.AEC-Q100；\n8.ISO26262 ASIL-B。"]
["JB22011","高集成度汽车无刷电机控制芯片","1.集成LDO, MCU, LIN收发器，电荷泵，NMOSFET 桥栅极驱动，运放；\n2.工作电压5.4V~28V(最支持最高40V,  Load dump)；\n3.ARM Cortex-M4F内核，主频48MHz，带浮点计算和DSP；\n4.64KB FLASH 带ECC；\n5.6KB RAM带ECC；\n6.6通道电机专用PWM模块，支持边沿对齐和中央对齐，支持双通道互补输出，带故障处理，支持死区时间插入；\n7.10bit ADC模块；\n8.支持PWM触发ADC采样，带可配置延时功能，便于更精确地采集电机相电流；\n9.ADC采样带自动平均计算，超出范围预警，有效降低CPU负荷；\n10.16位Timer模块，支持定时中断，支持输入捕捉（霍尔信号采集）；\n11.支持LIN硬件Frame发送；\n12.LIN收发器，支持LIN2.2和SAE J2602-2；\n13.PWM通讯接口；\n14. NMOSFET 3个半桥栅极驱动，电荷泵，100nc~150nc，支持PWM调速，频率高达20KHz；\n15.1路运放，增益可配置；\n16. 满足ISO26262 ASIL-B功能安全等级 \n   - FLASH/RAM/EEPROM ECC\n   - 电压监测，过压保护，欠压监测/复位\n   - 时钟监测\n   - 独立窗口式看门狗用于程序流监测\n   - 温度监测，过温保护\n   - 主要寄存器写保护、与双位控制\n   - 电机的紧急关断功能\n   - 短路保护、过流保护"]
["JB22012","AMOLED柔性显示触控模组与5G智能终端研发及产业化","1.Mini LED:NTSC：提升35%及以上；亮度：可做到1500nit以上；对比度：达1000000:1及以上；功耗：相比常规模组，平均功耗降低35%；\n2.曲面盖板玻璃：强度B10≥350MPa,落球强度≥0.4J，外形尺寸公差±0.1mm，面型公差±0.05mm；\n3.柔性盖板玻璃：厚度30um，50um,弯曲寿命30um厚度，R1.8mm弯折＞20万次，50um厚度，R3mm弯折＞20万次；\n4.触控屏尺寸3~110inch、外形精度 ±0.05min、强度≥550Mpa、堆叠GG / GFF /GF2/PF/PF2等；\n光&电学性能：透过率≥86%、雾度1%~30%、反射率1%~10%、方阻1Ω/□ min；\n5.透明天线：透过率大于85%，具有电阻低（方块电阻为1Ω/□）"]
["JB22013","显示屏产业链智能制造研发生产","AOI检测：0.5%的误检率(人眼为3%以上)；间隙检为0.07mm(人工可视为0.3以上)。\n柔性贴合：软对软、软对硬、硬对硬、OCA、OCR等各类材质贴合\n高精度组立：硬对硬边缘精度0.03mm；贴合间隙0.08mm；组立中间值0.05mm(人工无法实现）。"]
["JB22014","AMOLED低温多晶变频背板技术","1.产品尺寸：6.5吋-8吋；\n2.Oxide TFT特性指标：u=10~30cm^2/Vs，Vth 0.2±0.5V，SS：0.1~0.5V/Dec,Ioff＜1E-15A，hysteresis＜0.1V，Vth shift：NTBS -0.1~0V，NBTiS-0.5~0V，PBTS＜1V；\n3.分辨率＞WQHD；均一性90%(Type)；寿命＞500hr（T95）；\n4.实现1~120Hz变频驱动方案。"]
["JB22015","AR衍射光波导高精度刻蚀工艺开发","1.倾斜光栅母侧壁不平行度达到2°以内；\n2.光栅槽形的深度精度达到±5nm；\n3.光栅槽深实现二维渐变调控，最大变化率超过20nm/cm。"]
["JB22016","高性能压电薄膜与声学MEMS器件","1.低延时：0.005毫秒；2.高信噪比≥66dB（灵敏度@-42dBFS）；3.高声学过载点：135dB SPL；4.可靠性：防尘防水等级不低于IP57；5.数字接口采用LVDS电平，数字信号输出拟采用脉冲密度调制（PDM）信号，PCM接口时钟速率支持从1M-4M。"]
["JB22017","一体式带宽可调量子光源模块","速率≥1G bps；外形尺寸≤7.5mm×6.0mm×5.5mm；模拟信号带宽40MHz～3GHz；工作温度范围-10℃～+60℃；工作波长1550nm；输入光功率不小于1.1mW；输出状态20mVpp；模块要求全国产化。"]
["JB22018","超晶格探测器","640*512@15μm焦平面阵列型长波红外探测器，1.响应波长：8~12μm；2.峰值探测率（D*）：1.2×1011jones；3.50%后截止波长：9.5μm；4.有效像元率：99.5%；5.NETD：20 mK；6.工作温度：100K。"]
["JB22019","新型二氧化锰基超级电容器","1.10000次循环以后的容量保持率为90％；         \n2.比电容100-200F/g；\n3.能量密度6-13Wh/kg。"]
["JB22020","数字化轴角转换器SiP产品","1.分辨率（位）：16（10、12、14、16可选）；\n2.转换精度（角分）≤1；\n3.参考信号频率（Hz）：1k-30k；\n4.信号与参考相移（o）≤360；\n5.跟踪速率（转/秒）：36（16位分辨率时）；\n6.信号稳定时间（ms）≤0.1。"]
["JB22021","光伏电池封装材料工艺与AI融合技术研发及产业化","1.实现光伏电池封装材料制造数据集中分析、AI智能控制工艺参数。\n2.提升产品良品率并保持稳定，产品良品率提升1个百分点以上。\n3.降低行业企业运营成本，人工数量降低10%以上。\n4.在光伏电池封装材料制造行业实现“工业4.0”。"]
["JB22022","智能化接口检测设备研制及产业化","1.视觉重复定位精度±0.05（产品公差除外）；\n2.定位成功率≧96%(漏发坐标＜4%)；\n3.识别模版的概率≧0.1%；\n4.相机标定≦10⁻⁶毫米；\n5.相机视觉信息速率≦500毫秒；\n6.相机自动调参速率≦500毫秒。"]
["JB22023","卫星遥感大数据智能处理与解译技术","1.DSM 精度平地优于10m，山地优于15米；\n2.正射校正精度优于10m；\n3.能够识别的地物分类类型包含居民地.建筑物.道路.水体.植被等，准确率优于85%；\n4.支持千景以上影像的并行处理。"]
["JB22024","无线传输煤颗粒物状态分析及优化系统","浓度监测范围：0.01kg粉/kg气～2.0kg粉/kg气；速度监测范围：1m/s～50m/s；细度监测范围：1%～50%；浓度监测精度：±0.05kg粉/kg气；速度监测精度：±0.5m/s；细度监测精度≤2%；监测周期≤50ms/通道；传感器工作温度≤500℃。"]
["JB22025","矿物绝缘加热＆温度监控系统","能应用于50MW--1GM 的光热发电站，耐受60%硝酸钠和40%硝酸钾的腐蚀环境。加热系统常温绝缘电阻＞10Gohm；\n加热系统在500℃绝缘电阻＞5Mohm；确保冷盐温度在290℃以上，热盐温度在565℃以上。\n全系统温度控制精度：±3℃。实时监控电站运行状态，确保电站熔盐加热系统运营寿命20年以上。"]
["JB22026","面向制造业领域的工业智能声纹关键技术研发","1.声纹可视化平台：声波方向定位偏离≤ 3°；目标信号增强：最大30db；噪声抑制：最大20db；图像延迟≤ 80ms。\n2.智能声纹检测平台：虚警率≤10%；召回率＞90%。"]
["JB22027","面向高人声噪声场景下多模态人机交互关键技术研发与应用","1.超指向波束形成技术：研发基于特征结构的GSC波束形成算法(ED-GSC)，实现正前方1m左右，±15°范围拾音，波束内外分贝差20dB以上；\n2.高噪场景下的算法优化：通过降噪模型的针对性训练结合声学结构优化，实现语音识别准确率超92%，在扬声器播放环境下全双工语音识别效果超过90%；\n3.基于人脸检测的主动唤醒：人脸检测算法在半配合场景下AP值与检出率均在92%以上，人脸检测耗时＜40ms，稳定时内存占用＜200MB，CPU利用率＜50%（RK3399-Android平台）。利用该人脸检测算法基础上结合应用逻辑实现在离线场景下的主动唤醒，条件范围内唤醒率超92%。"]
["JB22028","车载多语种语音识别与合成技术","识别德语、挪威语、丹麦语、瑞典语、荷兰语，语音识别率90%，语音合成mos分4.3。"]
["JB22029","存算一体的AI芯片","可以一次性得到运算结果，无需借助外部存储器，与传统的AI 推理芯片计算效率能够提供10-15倍，功耗降低到0.2%-1%，成本降低到1%-2%。"]
["JB22030","泵群智能监测巡检机器人关键技术研发","1.紧凑化、模块化开发，其本体尺寸：800×700×1550mm（含防护防撞）；\n2.作业要求：移动最大速度至1m/s，额定速度0.5m/s；\n3.防护防爆等级：IP56 ExdⅡCT6;\n4.机械臂点检功能：机械臂重复定位精度≤±1mm，点检频响范围10~20KHz,力反馈碰撞检测，力反馈范围0-45N，点检功能集成测振动加速度、L值、频谱分析、包络分析；\n5.热成像分析，具有移动巡检火灾预警功能，实现全局热追踪、热谱动态显示、短时热趋势、周期热趋势温度曲线，热谱视觉自动追踪；\n6.仪表读取，机械式/数字式，可识别电流表、压力表、温度表，识别率≥95%。"]
["JB22031","新一代嵌入式无人叉车专用控制器及片上系统研发  ","1.通用底层运动控制器(新装置)：构建基于ARM架构的低成本通用运动控制器，控制器可集成多轴运动控制算法，实现包括4轮差速.多舵轮等移动平台运动控制，支持-20°-60°工作温度，5-48V宽电压输入，具备过压.过流和防反接保护功能；可选装5G内置模块，支持1G以上容量的内存卡；内置授时同步电路，支持授时同步信号接入，可对接入传感器做授时同步；控制器设置多种标准接口，包括离散量输入/输出接口.串口通讯.以太网.Modbus.CAN/CANOpen.车载无线通信等接口，满足云平台对底层执行高精度要求(定位精度优于±5mm)。\n2.作业调度系统(新技术)：以任务调配方式，打造适用于包括智能工厂等多种典型应用场景的调度系统，管理移动平台的状态信息.工作环境地图信息等，研究路径自主规划，预置MES接口，兼容包括激光SLAM.色带二维码.磁导航+RFID.惯导等多种导航方式，适应多种车型，实时管理仓库物料信息.任务信息输入。\n3.开发基于边缘计算模型的云平台（新产品），支持云端部署，开放系统接口，实现多型号移动平台接入和协同管理；支持多维数据可视化，实现多终端交互和数据表格化.实现“按需即用，随需应变”的服务与数据共享，打造可调度20辆以上移动平台的5G云化物流系统。 "]
["JB22032","地下管网清淤检测一体化机器人","1.最大移动速度：15m/min；防水等级：IP68；\n2.清淤方式：冲击/旋搅/高压水流冲刷；\n3.观察方式：红外摄像机，可见光摄像机；\n4.照明系统：高亮组合LED射灯\n5.检测能力：搭载多种不同功能模块，如气体监测.温度.水位.流量.图像等\n6.定位方式：低频电磁波结合里程计定位；定位精度≦0.5m；\n7.线缆长度：100m（可变）。"]
["JB22033","面向智能穿戴设备的国产化AI健康监测操作系统研发及产业化","1.系统最低cpu算力需求：200M；\n2.最低RAM内存需求：8M；\n3.搭载系统的硬件产品续航：不低于10天。"]
["JB22034","基于人工智能的防水透气膜缺陷检测系统","1.漏检率≤0.5%；\n2.误杀率≤1%；\n3.测量精度≥99%；\n4.系统一致性≥99%。"]
["JB22035","VR头戴显示装备","1.显示分辨率(双目)：3840*1200；\n2.像素密度：3100ppi；\n3.设备重量：260g。"]
["JB22036","光配向聚酰亚胺取向剂","1.电压保持率大于98%；2.残留电压释放速率高；3.不产生闪烁现象；4.曝光能量≤550毫焦；5.残像测试结果为0等级；6.离子浓度低于500ppb；7.60度90%高温高湿环境下1000小时无老化；8.无腐蚀；9.固含量5.5%；10.粘度34；11.密度1.08；12.电阻率 10^13-10^14。"]
["JB22037","显示模块制造关键原材料ACF的研制与产业化","1.实现FOG连接用ACF生产线有20万卷（0.1平方米/卷）/年的生产规模，主要原材料自主批量生产；\n2.建立COG连接用 ACF 小试生产线，满足三家以上客户验证需求；\n3.建立FOG连接用ACF产品检验标准，出厂合格率达到100%；\n4.FOG连接用ACF 连接的精密线距：FOG连接最小间距60/100um，模块显示正常，清晰无缺划；贴合温度70-90 ℃；贴合压力0.3-1MPa；贴合时间0.5-2s主压温度160-190 ℃；主压压力2-5MPa；主压时间6-15s，接触电阻≤1Ω，粘接强度：FOG 连接90度剥离强度≥1000g/cm；环境试验（50℃/60%RH）4小时后粘接强度不变，TFT-LCD模块显示无变化；\n5.FOG连接用ACF批量组装 TFT-LCD 模块 10000 件以上，达到与使用国外ACF组装的TFT-LCD模块的相同性能；\n6.COG连接用ACF最小焊盘面积1300 um2/3σ，最小焊盘空隙12um，最小导电空隙10um，模块显示正常，清晰无缺划。贴合温度70-90 ℃；贴合压力0.5-2MPa；贴合时间0.5-2s；\n7.主压温度160-190 ℃；主压压力3-5MPa；主压时间5-8s，接触电阻≤ 5Ω，粘接强度：COG连接剪切强度≥ 50N/4mm2。"]
["JB22038","全生物降解高分子材料产业化关键技术","1.全生物降解聚二元酸二元醇酯树脂重均分子量＞15万；拉伸强度＞20 MPa；断裂伸长率＞200%；堆肥90天生物降解率＞60%。                          \n2.全生物降解一次性购物袋和垃圾袋用薄膜材料拉伸强度＞12MPa；断裂伸长率＞100%；堆肥90天生物降解率＞60%； 抗撕裂强度＞30N/m186/32410425。"]
["JB22039","高加工性能耐高温生物基半芳香尼龙","加工温度<260℃；玻璃化温度>100℃；\n拉伸强度>70MPa；弯曲模量>2000MPa；\n吸水率<3%；HDT>130℃。"]
["JB22040","自主可控超耐磨高抗蚀耐高温发动机气门座圈新材料与产业化","密度≥7.6g/cm3。\n工作面硬度：常温HRC52~56；950℃时HV320-350。\n压溃强度：常温下≥1250Mpa；950℃时≥850Mpa。\n最高工作温度≥950℃，下沉量：0.28~0.30mm。\n过盈量：90um。\n耐磨性：0.02mm（往复次数为8×105）。\n氧化增重率≤0.07%；硫化增重率≤0.80%。"]
["JB22041","光掩膜板Blank Mask","1.尺寸（mm）：≤±0.5误差；\n2.厚度（mm）：≤±0.2误差；\n3.垂直度（mm）：1/1000(500×500)；\n4.平整度（um）：≤30；\n5.反射率（%）：﹤5；\n6.膜厚：0.1-0.15um±100nm。"]
["JB22042","车载偏光片","耐久性：通过如下的高耐久实验后，无起泡，无分层，无影响显示的明显条纹。\n高温：95℃×500h\n高温高湿：60℃×95%RH×500h\n冷热冲击：-40℃（30min）~85℃×30min×100cycles。"]
["JB22043","显示面板用平坦化层和像素隔离层有机胶（AMOELD用PSPI）","分辨率≤3μm，1%热分解温度325℃，5%热分解温度370℃，击穿电压350kv/mm，介电常数3.3，线性热膨胀系数34ppm/K。"]
["JB22044","高性能玻璃基光学元件模压成型材料","1.材料尺寸不小于Dia.100mm（直径）*t50（高度）mm；\n2.材料相对致密度达到99.9%，无气孔；\n3.材料晶粒度小于300nm；\n4.XRD分析为纯WC相，成份分析不含Co/Ni/Fe等元素；\n5.材料热导率50-65W/m.K；\n6.材料膨胀系数4.5-5.5*10-6/K（673-1073K）；\n7.材料维氏硬度（HV）2500以上；\n8.材料抗弯强度1500MPa以上；\n9.材料断裂韧性5.0MPa.m1/2以上；\n10.材料具有良好机加工性能。"]
["JB22045","高强透明微晶玻璃规模化制备成套技术装备开发","弹性模量＞90GPa；强化前硬度＞700 kgf/mm2；强化后硬度＞750 kgf/mm2；断裂韧性≥1.0 MPa·m1/2；膨胀系数70-80×10-7/K；软化点 [107.6dPa·S]＜800℃；折射率＜1.58ND；透光率 ≥90%；雾度≤0.17%；压缩应力≥500 MPa；应力层深度≥100μm；跌落情况（180目砂纸≥2m。"]
["JB22046","微纳球形结构四氧化三锰合成技术研发","1.形貌呈微纳球形，振实密度≥1.8g/cm3；\n2.一次颗粒从50nm-500nm可调；\n3.掺杂及包覆元素呈均匀分布。"]
["JB22047","电子浆料用高端铜基微纳米粉体材料制备关键技术","实现铜基粉体材料纯度、形貌、粒度、氧含量等性能指标的可控制备，粉末纯度＞99.5%；超细粉末:1～5μm，氧含量＜5000ppm；亚微米粉末：0.1～1μm，氧含量＜8000ppm；纳米粉末：0.001～0.1μm，氧含量＜10000ppm；超低松比树枝状铜基粉末：松装密度0.45～1.0g/cm3，D50＜5μm。"]
["JB22048","高性能球形非晶金粉末制备技术研发","1.粉末球形度＞90％，非晶化度＞90％，粉末粒径分布精确可控，含氧量≤600PPM；\n2.粉末饱和磁通密度Bs≥1.2T，矫顽力Hc≤1.4 Oe；\n3.非晶粉末制成的磁粉芯磁导率μ≥20， 损耗Pcv (1 MHz，20mT) ＜720 mW/cm3。"]
["JB22049","高性能极薄（≤4.5um）柔性锂电铜箔关键技术研发及产业化","1.抗拉强度Rm(MPa)≥350；\n2.断后伸长率A50mm≥3.5%；\n3.抗氧化：样品在200°C温度下烘烤20min不变色；\n4.铜箔单卷收卷长度：≥2万米；\n5.厚度：≤4.5微米。"]
["JB22050","蚀刻引线框架用高性能铜合金材料开发及应用","1.残余应力≤50MPa；\n2.蚀刻后扭曲≤1mm；\n3.厚度：0.08-0.5mm；公差：±2%；\n4.表面粗糙度Ra≤0.09μm；\n5.侧弯≤0.1mm/m。"]
["JB22051","精密和超精密拉丝模用单晶金刚石高端配套装配技术","1.金刚石生长速率＞30um/h；\n2.氮含量＜100ppm；\n3.杂质含量：按照宝石标准判定达到vs级别以上；\n4.晶面取向误差＜10°；\n5.模具寿命：以1mm直径漆包线为例，模具寿命＞25天。"]
["JB22052","碳纤维基高性能纺织品的开发及产业化应用研究","实测达到碳纤维电致加热织物，加热功率密度不低于100W/m2，续航时间不低于6h；碳纤维电磁屏蔽织物(厚度0.2-0.5mm)，在30MHz ~18GHz频率范围内屏蔽效能≥60dB。"]
["JB22053","混合电子纱及其智能衣物的数字化成形关键共性技术","1.柔性可拉伸混合电子纱：新产品3种，纱线最大直径＜1.5mm，可拉伸范围＜50%，拉伸回复率＞0.5%，电子纱电阻的拉伸应变变化率<1%；2.可拉伸混合电子纱自动化生产设备样机1台，产量>4米/小时，良品率>95%；3.智能衣物系统：1套，满足分布体温及活动状态检测，耐家用机洗次数＞5次；4.申请发明专利5项.实用新型专利6项；发表论文5篇以上；制定企业标准3-4项。"]
["JB22054","DY用安全起爆材料研发及产业化","1.爆轰或火焰输入；2.能够可靠起爆战斗部装药；3.安全性：使用安全许用药剂，可满足运输.使用.贮存及销毁过程中的安全性要求；4.作用可靠性：可靠性置信水平为0.90时，可靠度不小于0.99；5.可瞬发或延时传爆。"]
["JB22055","垃圾焚烧专用协同一体化滤料","除尘效率≥99.99%；\n脱二噁英效率≥90%。"]
["JB22056","高强低阻脱硝除尘一体化陶瓷基滤料关键技术研发及应用","1.粉尘排放小于2mg/Nm3；\n2.后期压差≤2000Pa；\n3.150-220℃ 脱硝效率≥80%；220-260℃ 脱硝效率≥85%；260-300℃ 脱硝效率≥90%；\n4.入口NOx在100～3000mg/Nm³之间；\n玻璃行业2000～3000mg/Nm³，排放要求200mg/Nm³；焦化400～1200mg/Nm³，排放要求50～100mg/Nm³；水泥在300～500mg/Nm³，排放要求50mg/m³；\n5.多污染物协同处置，清洗后二次负载催化剂再利用，使用寿命5年以上。"]
["JB22057","新能源汽车动力蓄电池火法资源化再生利用","1.碳酸锂纯度≥99.5%；\n2.锂回收率≥88%；\n3.其他金属元素回收率≥98%。"]
["JB22058","再生铅冶炼低碳超净排放系统集成关键技术研发与应用","1.铅膏冶炼再生铅能耗：203kgce/tPb；\n2.铅金属总回收率：98%；\n3.产出废渣：渣含铅2%，加入的辅料及部份金属氧化物在高温下氧化成炉渣；\n4.产出废气：二氧化硫＜45mg/m3，铅烟＜0.5mg/m3；\n5.废酸废水处理：废酸全部回收处理生产硫酸；废水全部循环使用；\n6.数量指标：新增节能量≥2.1181万吨标准煤，新增二氧化碳减排量≥6.2289万吨标准煤。"]
["JB22059","废旧涤棉类纺织品清洁再生与高值化利用关键技术","1.技术指标。涤棉混纺织物纤维分离率100%，再生涤纶回收率99%以上，微晶纤维素产率85%以上，产品符合国家标准GB1886.103-2015《食品安全国家标准 食品添加剂 微晶纤维素》；棉纤维转化为精细化学品（5-羟甲基糠醛）的转化率达到30%，5-羟甲基糠醛纯度≥99%.密度1.243g/mL；分离后再生聚酯利用率100%，生产再生聚酯达到国家标准GB/T40006.9-2021《塑料 再生塑料 第9部分：聚对苯二甲酸乙二醇酯(PET)材料》；涤棉混纺织物综合利用率90%以上。\n2.研究成果指标。拟申请国家发明专利6项，实用新型专利8项，编制技术规范2-3项。所形成的专利技术明显推动废旧纺织品循环利用率，形成整套产业示范技术，技术达到国际领先。"]
["JB22060","多能互补仿真智慧能源平台的研发及产业化","1.功能性指标：\na.能够构建天然气分布式能源、光伏、储能、光储一体、微网系统、P2G系统等六大系统进行全系统全年动态仿真、评估、优化；\nb.仿真结果支持年总费用、净现值最小、能耗总量、全年综合能效、二氧化碳排放量等5大指标的分析；\nc.包含源-网-荷-储4个子模型库，建立的设备模型不低于50个；\nd.批量化仿真优化功能，能够自动批量化进行不同模型的自动仿真分析，并进行结果对比分析；\n2.性能指标：\na.仿真时间，典型系统的全年动态仿真（系统模型方程数量低于一万个）计算时间小于1h；\nb.NY核心能源站产品性能仿真精度（逐时及累计）≥90%;\nc.系统级模型性能仿真累计或平均偏差≤5%，逐时最大偏差≤10%。"]
["JB22061","工业园区多污染物识别与监测系统","传感器核心指标：传感器工作温度：室温–400°C；传感器响应时间＜60s；测试VOCs种类：甲醇.甲醛.丙酮.苯.甲苯.二甲苯.三甲胺；浓度检测范围：0.01-100ppm；单次采集.识别时间＜1min；识别准确＞90%。"]
["JB22062","尾矿砂综合利用","1.重点推进阶段：尾矿资源综合利用率提高10%；\n2.示范引领阶段：尾矿资源综合利用率达到100%，形成多途径、高附加值的综合利用发展新格局；\n3.提高尾矿资源综合利用创新水平，建立产业技术支撑体系。"]
["JB22063","智慧无人驾驶环卫清扫车关键技术研发","响应角度和速度控制指令，车轮控制精度≤0.1°；车轮最大转动速度≥30°/s；反馈转向角度，车轮转向信号角度精度≤0.1°；实现室外场景下的360°无死角感知覆盖；实现最小尺寸7cm的小目标精确感知；通过云平台全工况三维场景重建，重建精度可达5~10cm。"]
["JB22064","360Wh/kg固态电池开发与应用","1.开发一款能量密度达到360Wh/kg以上、电芯最大放电能力大于等于1C、显著提升电池主动安全（通过针刺、过充和热箱等严苛安全滥用测试）的高性能固态电池产品；\n2.针对固态电解质、包覆正极、预锂工程化、高膨胀等瓶颈问题形成自主技术突破和迭代，推动固态电池的真正装车应用。"]
["JB22065","大圆柱4680三元锂电池专用隔膜","热破膜温度＞250℃；电解液接触角＜4°；抗穿刺性能＞400g；热收缩率＜5%（150℃）；孔隙率＞35%；极片粘合性＞2N/m；涂层电解液溶胀＜5%。"]
["JB22066","新能源汽车动力电池包密封性能快速检测设备","层流流量测量范围（泄漏量检测）：0.50ml/min～10.00ml/min；2.0ml/min～20.0ml/min；5.0ml/min～50.0ml/min；（自动切换或分段可选）；\n层流流量检测精度：2%F.S.；\n被测件容积：0～70000ml；\n检测周期：小于5分钟；\n满足IP67防护等级要求。"]
["JB22067","燃料电池气体扩散层用碳纸基底层研发及产业化","厚度0.18-0.40mm，基本密度40-200g/m2，透气性（Gurley法）<12 sec，电导率<20 mΩcm2，纵向抗拉强度（MD）>20 N/cm、横向抗拉强度（XD）>10 N/cm，纵向弯曲模量（MD）>3000 MPa、横向弯曲模量（XD）>1500 MPa，孔隙率>70%。"]
["JB22068","氢燃料电池催化剂","1.其碳基底上的贵金属（铂，钌等）纳米颗粒的载量可以在10-60 wt%之间高度可控；\n2.贵金属纳米颗粒尺寸小于10 nm，复合催化剂比表面积大于50m2 g-1；\n3.电催化剂的电化学性能达到的技术指标为，质量比活性超过0.2 A mgPt-1，电化学活性面积不低于20 m2 gPt-1，产品性能达到或超过国内同类产品水平；\n4.催化剂中铂用量≤0.125g/kw。"]
["JB22069","车载取力供电系统","在特种车辆底盘上采用取力发电方式，在驻车和行进中均能给任务设备提供稳定的220V.50Hz交流电或者稳定的高压直流电；使用中能够解决车辆在行驶过程中低速.短时刹车.发动机短时熄火15min以上输出功率不足的问题；系统能适应3kW.占空比1%~100%.重频10Hz~100kHz负载状态下工作，能适应10%~90%额定负载突加.突减状态下工作；通过CAN总线通讯，方便系统的动态管理和协同。满足各种工况下上装设备的用电需求。"]
["JB22070","SMC软磁材料车用智能电机","提高我国电机的整体使用效率，将电机技术和电子技术结合的机电一体化新型微电机，具有调速范围宽、起动力矩大、效率高效、节能等特点，降低能耗水平。作为SMC电机原料，构成循环使用模式，母材利用率接近100%，大大优于同行业水平，属于国家政策鼓励的循环经济发展模式。"]
["JB22071","新一代混动专用发动机研发","设计开发热效率42%的汽油发动机产品，为混动平台产品提供动力支持，支撑公司节能汽车的开发目标。"]
["JB22072","高爆发压力柴油发动机研发","1.最高设计爆发压力260Bar,额定功率点最小比油耗低于175g/kw.h，达到国内领先水平。\n2.采用缸内制动技术，额定点制动功率不低与28kw/L。\n3.较大幅度降低发动机油耗和排放，排放满足国六b及以上；\n4.申请专利12项，其中发明专利5项。"]
["JB22073","国产化芯片平台的智能网联系统","1.核心SOC为国产化，所有核心芯片及元器件为国产化；\n2.软硬件系统的优化设计，建立全新的系统交互能力，在功能及性能上领先外资品牌。"]
["JB22074","智能大数据电池监控云平台","热失控提前预警时间24小时；检出率≥80%；\n准确率≥75%；电池剩余寿命预测；\n预测误差≤8%, 置信度 ≥95%。"]
["JB22075","汽车动力总成主动悬置电子控制技术及产业化","1.主动控制工作频域范围：25～400Hz；\n2.作动器动态力值 max 180N,振幅:max±2.5mm；\n3.主动控制响应修正时间间隔:  1ms；\n4.静刚度值可调节范围:100～500N/mm；\n5.工作电流范围:0.5-5A,系统外接电压 12V；\n6.3WOT工况主动隔振率大于30dB。"]
["JB22076","新一代高性能燃料电池城市客车","以10.5米燃料电池客车为例具体技术指标如下：\n1.0-50km/h 加速时间≤12秒；\n2.整备质量≤11吨；\n3.最大爬坡度≥20%；\n4.续驶里程≥600km （等速40km/h）； \n5.燃料电池系统额定功率≥100kW。"]
["JB22077","工程专用车辆混动节能技术研发及产业化","采用新能源技术后，2022年度切换60%，可以实现销售增收18亿,同时拉动相关产业链发展。\n在搅拌车控制动力学模型和电力控制系统方面，能够形成3项发明专利，3项软件著作权，2个实用新型专利和1个外观专利。研究成果可以形成2篇核心期刊论文。可实现99%的效率，通过可靠性认证。"]
["JB22078","8AT变速箱电液耦合液压阀体","阀孔孔径公差：0.009mm；\n阀控圆柱度：0.005mm；\n压铸孔隙率：5%。"]
["JB22079","新能源汽车用防爆膜","1.透光率≥90%；2.雾度：4%~8%；(或10%~15%)；\n3.铅笔硬度：750g-2H；4.耐刮擦：1000g-10次；\n5.涂层附着力：5B；\n6.水煮（100℃，30min）后涂层附着力≥4B；\n7.外观纹路：无明显横纹.纵纹.线纹.发花等表观纹路问题；\n8.点状缺陷：a. Φ＜0.1mm：不计，但不可聚集；b. 0.1mm≤Φ ＜0.5mm：≤1个/米；c. 0.5mm≤Φ：不可有；（Φ为点状缺陷的直径）。"]
["JB22080","航空装备复杂结构应力场和微缺陷高精度表征关键技术","1.高精度相控阵超声探头，压电系数d33≥1100 pC/N, 高场压电系数d33*≥1800 pm/V，机电耦合系数k33≥0.90，介电损耗tanδ≤1.2%，Tr-t≥100℃，居里温度Tc≥200℃和矫顽场Ec≥7.5 kV/cm，织构陶瓷性能一致性满足Φ50mm 晶片，ΔT≤3℃；\n2.声学信号收发模块激励电压最高800V，最大功率4kW，激励频率35kHz-10MHz，超低噪声1μV/√Hz，接收增益50dB，通道数目64（可扩展）；\n3.应力场测量误差±10MPa，重复测量精度±0.1MPa，测量深度0.5-50mm，实现被测对象的三维应力场重构及定性定量表征；\n4.微缺陷测量径向分辨力为2λ，轴向分辨力3λ，测量深度5-200mm。"]
["JB22081","高精度角度模拟器研制","1.旋变模式（无负载）角度准确度：\n±0.003°，工作电压（2～28）VL-L,频率范围（360～2000）Hz\n±0.003°，工作电压（2～90）VL-L,频率范围（360～1000）Hz\n±0.015°，工作电压（2～28）VL-L,频率范围（2～10）kHz\n2.同步模式（无负载）角度准确度；\n±0.005°，工作电压（11.8～90）VL-L,频率范围（100～800）Hz\n±0.012°，工作电压（2～90）VL-L,频率范围（47～100）Hz"]
["JB22082","非接触式高精度三维形貌轮廓测量仪","1.非接触式三维轮廓测量；\n2.平面像素分辨率小于1um；\n3.纵向测量精度达到nm级；\n4.符合最新的ISO 25178标准（目前该标准我国还未全面引入）。"]
["JB22083","小型化太赫兹时域光谱仪","1.频谱宽度：0.1THz-3.5THz；\n2.频谱分辨率＜2GHz；\n3.动态范围：80dB。"]
["JB22084","三重四极杆液相色谱质谱联用仪","1.分辨率0.7Da；2.质量范围5-2000Da；\n3.扫描速度≥12000Da/sec；\n4.离子源加热气温度≥12000Da/sec；\n5.离子源进样流速5μL/min~3 mL/min；\n6.动态范围：6个数量级；\n7.灵敏度(1pg reserpine)：50w:1；\n8.质量准确性0.3Da；9.检测限< 4.0 fg；\n10.峰面积重复性：50fg和 1pg利血平分别连续进样10次，RSD（峰面积）小于2%。"]
["JB22085","电感耦合等离子体质谱仪研发及产业化","1.背景噪声<1cps(9amu)；\n2.检出限（3δ,ng/L）Be≤0.5  In.Bi≤0.1；\n3.灵敏度(Mcps/mg·L-1)，Be≤0.5\nIn.Bi≤0.1，7Li，50，89Y，160\n205Tl，80；\n4.丰度灵敏度IM-1/IM≤5*10-7 \nIM+1/IM≤1*10-7；\n5.氧化物离子产率≤2.0%；\n6.双电荷离子产率≤3.0%；\n7.质量轴稳定性(amu/8h)，<+/-0.05；\n8.分辨率，可调 0.3-1.0amu。"]
["JB22086","快速高精度热阻测试分析仪关键技术研发及产业化","1.加热电流测量精度：1A~75A，精度：0.5%±0.01A；＞75A，精度：0.5%±1A；\n2.电压测量精度：-5V~+5V ，精度：±50uV；\n3.结温测量精度：±1°C，分辨率0.1℃；\n4.输出热阻.热容曲线.瞬态热阻抗（Zthjc，Zthja）曲线；\n5.输出积分.微分结构函数曲线。"]
["JB22087","液压-机械复合变速传动(HMT)技术研究与应用","1.外分流式\n最大输入转速：2400 n/min；最大输入转矩：800Nm；最大输入功率：235kw；输出转速调节范围：0～2200 n/min；输出转矩调节范围：0～780 Nm；配套发动机：柴油机。\n2.内分流式\n最大输入转速：6000 n/min；最大输入转矩：250Nm；最大输入功率：110kw；输出转速调节范围：0～5850 n/min；输出转矩调节范围：0～370 Nm；配套发动机：汽油机。"]
["JB22088","分立式无液氦超导磁共振系统","1.0液氦使用量；\n2.主磁场B0≥ 1.0T；\n3.分立式磁体间距≥70cm，病人孔径≥60cm；\n4.45cm球形区域内的（峰峰值）非均匀性不大于 12ppm；\n5.磁场稳定性≤0.1ppm/hr；\n6.5高斯线范围（X,Y,Z方向）≤2.5m, 2.5m, 4.0m。"]
["JB22089","轻量化构件智能液压成形工艺与装备关键技术研究及产业化","合模力30000KN.水平缸推力2000KN；内压调节精度0.5MPa；位移精度0.05mm；孔成形精度达到0.5mm；生产节拍30s/件。"]
["JB22090","超大型非标金属结构件智能型焊接机器人","焊缝识别率达80%；三维模型焊缝重复定位精度士2mm；焊接轨迹精度与实际焊缝的位置偏差不大于3mm。"]
["JB22091","大功率准分子激光器","激光器中心波长308nm，最大单脉冲激光能量≥1J，平均输出功率≥600W。"]
["JB22092","直写光刻设备","线宽精度：3um（8.5代线）。"]
["JB22093","基于分类自动识别快换系统的折弯成型智能成套装备研发与应用","1.上刀口角度、下槽口角度一致性误差：<0.05°；\n2.自动切换后刀块整体直线度误差：<0.02 mm/m；\n3.机械手单片刀块切换总时间：<10.0 s；\n4.上斜块单元配合间隙：0.02mm；\n5.上、下斜块配合间隙：0.02mm。"]
["JB22094","单轨列车网络系统自主化研究","进行单轨列车网络系统自主化研究，通过研究形成单轨列车自主化网络系统，包括一套完整的列车控制单元软件，显示屏软硬件，实现列车网络系统的软硬件集成。实现单轨列车网络系统自主研发，符合国际电工委员会标准IEC61375中规定的列车通信网络要求。"]
["JB22095","强磁环境用钛合金轴承","精度等级：P6；磁性：无磁性；\n转速：≥20000r/min；硬度：28/35HRC；\n游隙：8/15um；额定动负荷：≥3300N；\n额定静负荷：≥1400N。"]
["JB22096","深海海缆作业设备研发及产业化","最大单线直径Φ17-350；\n最大牵引线速度180m/min；\n鼓轮牵引机最大拉力35T。"]
["JB22097","应用于心肺辅助装置的介入式轴流泵关键技术研发及产业化","1.满负荷工况下泵的平均流入量4~5L/min；\n2.平均流出量4~5L/min；逆流量0.2~0.5L/min；\n3.标准溶血指数<0.1g/100L；\n4.系统连续工作时间不低于7天；\n5.一次性左心室导管泵在满负荷运转情况下，泵体表面温度不应超过39℃。"]
["JB22098","泵马达国产化","1.A4VG65泵和A4VG65马达                \n2.技术指标：\n排量ml/r 65；额定转速r/min 3800；额定压力MPa 45；重量Kg≤58；使用温度℃ -43至+125；容积效率≥92%；最大功率Kw 178；功率密度 3.069。"]
["JB22099","高能点火气体放电管国产化研制与产业化","动态击穿电压范围：90~9000V；动态击穿电压精度：±2.5%；稳定放电频率：~50Hz；单次泄放能量：~35J；寿命：25年/8000飞行小时。"]
["JB22100","基于钡钨材料的M型阴极长寿命高可靠性关键技术研究","1.阴极工作温度：1050℃；\n2.阴极发射电流密度：≥10A/cm2；\n3.阴极寿命：≥2000小时。"]
["JB22101","面向智能家居的多模态行为识别与监护系统研发及产业化","1.较当前主流的可见光图像物体检测方法，识别准确率提升大于5%；\n2.较当前主流的雷达图像物体检测方法，检测准确率提升大于5%；\n3.较当前主流的协同表示学习方法，语义相关性学习正确率提升大于5%；\n4.较当前主流的典型相关分析方法，语义关联性正确率提升大于5%；\n5.系统响应时间≤1s；\n6.探测范围10m；\n7.供电与功耗：直流供电12V，功耗≤2W；\n8.+N188工作频率5.8GHz±75MHz；\n9.发射功率≤0.5mW；⑩通信接口与协议：RJ45、RS-232/485、TCP/IP、NB-Iot、WLAN、Zigbee。\n硬件环境适应性：工作温度：0℃~40℃，储存运输温度：-20℃~55℃；相对湿度：40%~90%，储存运输相对湿度：20%~95%（40℃）。防护等级：IP44。"]
["JB22102","面向疫情防控的物品/环境绿色消杀干燥技术研发及产业化","1.温度检测范围-20℃-50℃，检测分辨率≤0.5℃；\n2.湿度检测范围5..95%RH；\n3.视觉检测分辨率≤10um；\n4.除水率：不低于99%；\n5.除菌率（舱内）：不低于99.98%；\n6.新冠病毒综合灭活率：不低于99%（测试环境下）；\n7.负氧离子量：6000万pcs/cm3；\n8.输出臭氧量：不小于180ppm；\n9.防水等级：IPX1；\n10.环境（空气）消杀范围：不低于60m2。"]
["JB22103","直流变频空调专用超静音深沟球轴承及智能化产线关键技术研发及产业化","1.噪音值≤18db；\n2.尺寸精度P4级；\n3.游隙公差<5um；\n4.装机合格率≤100ppm。"]
["JB22104","基于红外光谱吸收的多组分气体传感器系统研究","1.波长扫描范围400nm；\n2.有效口径Φ500um；\n3.光谱分辨率<25nm(FWHM)；\n4.光谱重复性±4nm。"]
["JB22105","雷达感应智能电视系统","毫米波雷达；波束成型.环境构建；感应角度360度；感应灵敏度.感应距离5-8m。"]
["JB22106","新冠病毒纳米中和抗体药物临床前研究","1.实验室基础研究构建纳米抗体噬菌体展示 文库，筛选出靶点结合特异性强的优选分子；\n2.对筛选后的 VHH 改造，并合成多价 VHH，通过 与靶标的结合能力以及对假病毒的中和能力筛选出一系列优选纳米单抗分子，并通过体外和体内 的真病毒中和能力决定最优候选分子；\n3.最优候选分子结构确证、杂质研究、生物活性测定； \n4.重组表达系统和细胞库构建，生产和纯化工艺开发；\n5.临床前药理毒理研究，药效学、 药代动力学、长期毒性试验等；\n6.初步稳定性研究，撰写 IND 文件用于临床申报。"]
["JB22107","肿瘤微环境响应性递送CAR-T细胞用于胰腺癌治疗的研究","1.筛选1个CAR-T细胞治疗的靶点，制备出高特异性、杀伤能力强的CAR-T细胞；\n2.优选1种水凝胶，完成CAR-T细胞的包裹并保证CAR-T细胞的活力，并通过调整水凝胶的成分，达到CAR-T细胞在肿瘤部位的受控释放；\n3.开展临床前试验（包括体外实验和小鼠实体肿瘤模型），并取得治疗进展；\n4.制定合适的产业化方案（1种CAR-T细胞制剂）。"]
["JB22108","超光谱内窥镜摄像系统研发和临床应用","1.像素分辨率≥3840*2160；\n2.成像帧率≥59Hz；\n3.白光视频线分辨率不低于800TVL；\n4.图像信噪比≥47db；\n5.摄像头满足IPX7防水性能；\n6.腹腔镜硬管镜中心光学分辨率≥7℃（°）；\n7.内窥镜摄像系统光源输出光通量≥2000Lm。"]
["JB22109","新型1470nm半导体医用激光治疗仪成套设备关键技术研发及产业化","1.激光波长:1470nm；\n2.激光终端最大平均输出功率：160W；\n3.激光工作模式：重复、连续、凝结；\n4.激光输出方式：光纤传输；\n5.指示激光：激光波长635nm，输出功率≦5mW；\n6.电源：〜220V,50Hz。"]
["JB22110","基于电化学法多种类维生素检测仪在临床维生素检测中的应用及产业化","1.检测项目全面：可检测维生素A、B族、C、D、E、K等十一种种具有临床重要意义的维生素；\n2.检测准确性高：检测的特异性好，灵敏度高（可达到10-12mol/L）；\n3.临床适用性好：检测快速（<90秒）、使用成本低、对操作人员无特殊要求；\n4.样本量少：单项检测只需要10-20μL样本；\n5.同一时间检测多种维生素，缩短样品前处理时间。"]
["JB22111","AFP肿瘤早筛试剂盒(AFP/CEA/PSA/CA125/CA153）","诊断准确率超过95%。\n检测方法：一步法，检测时间约3小时；\n检测样本：3ml"]
["JB22112","定向反应生物催化剂制备技术的研究开发","生物催化技术反应条件温和、产物单一、转化率高，可有效提高目标产物选择性，简化产品分离、提纯过程，提高产品得率，减少三废的排放，实现资源的高效利用。"]
["JB22113","高温隔热防火特种橡胶及地铁用B1级中压防火环保电缆研发及产业化","1.弯曲直径15（D+d）±5%，正负弯曲3次，在1.73U0下无任何由被试电缆产生的超过声 明试验灵敏度（5pC或更优）的可检测到放电；\n2.对电缆进行双喷灯供火，温度大于950℃，180min，施加电压U0，不击穿，停止供火后1小时内施加3.5U0试验电压，15min不击穿；\n3.B1级燃烧性能试验：\n火焰蔓延FS≤1.5m；热释放速率峰值HRR峰值≤30kW；烟密度（最小透光率）It≥60%；受火1200s内燃烧滴落物/微粒持续时间不超过10s，达到d1级；产品通过GB/T 20285烟气毒性试验，达到t0级；无卤性能符合GB/T 17650规定的要求，其燃烧气体pH≥4.3，电导率≤2.5µS/mm，达到a1级；\n4.与现有中压耐火电缆比较，重量轻20%左右，外径降低10%左右。"]
["JB22114","航空航天用信息传输电缆的研发及产业化","1.表面平滑度不大于10％，干湿电弧通过不少于70根，每束不大于2根，破话长度不大于20mm；\n2.刮磨：对电线进行刮磨试验，负荷（500±5）g，刮磨的温度为（21～25）℃，试验后电线的耐刮磨循环次数平均值不低于7000次；刮磨的温度为（68～72）℃，试验后电线的耐刮磨循环次数平均值不低于3000次；刮磨的温度为（148～152）℃，试验后电线的耐刮磨循环次数平均值不低于1000次。"]
["JB22115","大功率大承载低损耗民航稳相同轴射频电缆组件研发与应用","工作频率500MHz～10GHz，电压驻波比≤1.2，温度相位变化量≤750PPM（-55℃～+85℃），机械相位稳定性≤2.5°（1GHz）。"]
["JB22116","纯离子真空纳米镀膜关键技术研发及产业化","膜层厚度0.05-30μm，干摩擦系数0.05～0.2，耐高温性能大于550℃，硬度2000～5000HV，膜基结合力35N以上。"]
["JB22117","汽车零部件喷涂工艺","一次外观合格率≥80%，光泽度：≥80GU(20°)，漆面桔皮R值≥8.5。"]
["JB22118","易拉罐高速灌装封口机的研发及产业化","卷封头数：12；产能：1800CPM（1800罐/分）；\n卷封辊使用寿命：8000万罐；卷边紧密度(ST)≥90%；卷边迭接率(OL%)≥70%；\nCO2耗量：1800NL/min（0.1MPa以上）；运转噪音≤80dB(A)。"]
["JB22119","粮食烘干空气源热泵机组","1.空气源热泵实施过程温度在65-70℃范围内；\n2.保证空气热泵在-35℃—45℃环境下正常运转；\n3.温差变化，空气源热泵保持各项指标数据稳定；冬季防结霜；\n4.恶劣环境下，依然能保持长时间稳定运行。               "]
["JB22120","国产化柴油机单轨吊","1.单轨吊驱动轮数量≥8对，驱动轮寿命不小于1500小时；\n2.柴油机功率≥130KW，无故障大修周期不小于12000小时；\n3.牵引力≥200KN（牵引力准许偏差±5%）；\n4.耗油量229g/kWh；\n5.适应倾角±30°；\n6.最小水平转弯半径4m；\n7.最小垂直转弯半径8m；\n8.运行速度0～2.15m/s；\n9.噪音水平≤85dBA(距离主机 4m)；\n10.尾气排放温度≤70℃；\n11.电气防护等级：不低于IP54；\n12.主泵和液压马达工作寿命：不小于6000小时。"]
["JB22121","炼焦煤性能科学评价与优化配煤技术","保证JNX3-70-1型焦炉焦炭质里稳定的情况下，其孔焦量(干基)在31.7t以上。"]
["JB22122","Fsephgea DW320\n极压重负荷齿轮油","ISO 粘度等级 320；运动粘度(40℃)，mm2/s 324；运动粘度(100℃)，mm2/s 36.98；粘度指数 163；倾点,℃ -42；闪点,℃ 280；FVA 微点蚀，失效等级＞10；GFT 级别 高；FZG 刮损，DIN51534(mod)A/8.3/90，失效等级＞14；FAG FE-8 轴承测试，Stages1-4 通过；四球磨损测试，(1.800rpm，196N，54℃，60分钟)，mm0.3；防锈性，海水 通过；水分离性，(82℃，40/37/3)，分钟10；发泡特性，序列11，趋势/稳定性，ml/ml 0/0。"]